## Sheet1
家具清单
序号 | 房型 | 产品名称 | 规格 | 款式 | 单位 | 数量 | 材质说明
1 | 标间 | 休闲椅 | 标准尺寸 |  | 把 | 59 | 1.基材：采用12mm橡木成型板材，采用经烘干、防虫、防腐、等处理，含水率≤12%； 2、高弹性阻燃海绵，回弹性能好，不变形，坐感舒适； 3.面料：优质西皮覆面，游离甲醛未检出，无色差，经液态浸色及防潮、工艺处理，光泽持久性透气性强、耐磨性强、无异味、弹性好、肌理清晰，健康环保，经久耐用。 ▲西皮（人造皮革）：根据：GB/T16799-2018《家具用皮革》、GB/T 22808-2021《皮革和毛皮学试验氯苯酚的测定》、QB/T 4199-2011《皮革 防霉性能测试方法》、GB 17927-2024《家具阻燃性能安全技术规范》、GB/T 8624-2012《建筑材料及制品燃烧性能分级》、GB/T 20285-2006《材料产烟毒性危险分级》标准，且参数符合：摩擦色牢度（干擦50次、湿擦20次、碱性汗液20次）≥4级；耐光性≥5级；涂层粘着牢度≥4.0N/10mm；耐折牢度（50000次）：无裂纹；耐磨性（CS-10,500g，500r）：无明显损伤、剥落；撕裂力≥40.0N；气味≤1级；禁用偶氮燃料：未检出；游离甲醛：未检出；挥发性有机物（VOC）：未检出；可萃取重金属（铅、镉）：未检出；含氯苯酚：未检出；皮革中五氯苯酚：未检出；可萃取的重金属：六价铬（Cr6+）、镉、汞、锑、铅、砷、镍、钴、铜:未检出；烟气毒性等级：达到准安全三级ZA3；燃烧性能等级-B1：氧指数0I≥32.0%，摧毁长度≤150mm，续燃时间≤5S，阴燃时间≤15S，燃烧滴落物：未引起脱脂棉燃烧或阴燃；皮革防霉性能（黄曲霉、黑曲霉、大毛霉、赭绿青霉、土曲霉、宛氏拟青霉、绳状青霉、出芽短梗霉、球毛壳霉）：1级（具有防霉性）。 4.油漆：采用环保面水性底漆，底漆为：（PE)不饱和聚酯漆，水性面漆为（PU）双成份氨脂漆，漆膜硬度达2H-3H之间； 5.油漆工艺：底着色漆工艺，经五底三面磨退工艺处理； 6、五金配件：优质五金配件。
|  | 休闲桌 | 直径600*650mm |  | 张 | 59 | 1、材质要求：主材采用优质≥E1级16mm饰面刨花板；▲三聚氰胺饰面纸：根据JC/T 2039-2010《抗菌防霉木质装饰板》、GB/T 456-2002《纸和纸板平滑度的测定(别克法)》、QB/T 4371-2012《家具抗菌性能的评价》、GB/T 28995-2022《人造板饰面专用纸》、GB/T 742-2018《造纸原料、纸浆、纸和纸板 灼烧残余物（灰分）的测定（575℃和900℃）》、GB/T 451.1-2002《纸和纸板尺寸及偏斜度的测定》、GB/T 451.2-2002《纸和纸板定量的测定》、GB/T 458-2008《纸和纸板透气度的测定》标准：且参数符合：素色装饰胶膜纸、耐磨素色装饰胶膜纸、印刷装饰胶膜纸、耐磨印刷装饰胶膜纸、平衡胶膜纸外观质量要求：色差（取相同部位的检验纸样采用相同钢模板压贴后与标准饰面板在标准光源(D65、D50、TL84）下比较，，不准许明显的）：无色差，污斑（不准许）：无污斑，盲点（不准许明显的）：无盲点，套印误差（≤0.6mm，纹理清晰）：无套印误差，漏印（不准许明显的）：无漏印，刀线（不准许明显的）：无刀线，跳刀（不准许明显的）：无跳刀，皱褶（不准许影响使用的）：无皱褶，边角缺损（不准许在基本尺寸范围内的）：：无边角缺损，裂纹（长度不大于 50 mm且拼合后不影响装饰效果，每张纸只准许1条）：无裂纹，胶泡（只允许轻微的）：无胶泡，胶粉（只允许轻微的）：无胶泡，漏胶（不准许明显的）：无漏胶，黏连（不准许明显的）：无黏连；胶膜纸理化性能要求：甲醛释放量：未检出，浸胶量偏差：标示值的±8%，挥发物含量5.5%~9.5%，挥发物含量偏差：标示值的±0.5%，预固化度20%~70%，预固化度偏差标示值的±10%，耐磨转数90型：≥9000r，浸胶量/%【110~170（不用表层纸）；60~100（用表层纸）】≥90%；抗菌性能：抗菌率（金黄色葡萄球菌、肺炎克雷伯氏菌、铜绿假单胞菌、大肠杆菌、肺炎链球菌）培养39h≥99.9%；防霉菌性能：防霉菌等级（黑曲霉、出芽短梗霉、黄曲霉、桔灰青霉、马氏拟青霉）0级或1级。 2、封边：采用国产优质聚丙乙烯pvc封边条1.2 mm厚,与柜板面同色； 3、优质热熔胶封边而成(板露边处)，做到平整、不炝边、受热受冻不脱胶开裂； 4、五金配件要求：（螺丝）五金配件，均经过酸洗、磷洗等防锈处理；
|  | 床头柜 | 500*400*570 |  | 张 | 118 | 1、材质要求：主材采用优质≥E1级16mm饰面刨花板；符合GB 18580-2017《室内装饰装修材料人造板及其制品中甲醛释放限量》GB/T 15102-2017《浸渍胶膜纸饰面纤维板和刨花板》的要求； 2、封边：采用国产优质聚丙乙烯pvc封边条1.2 mm厚,与柜板面同色； 3、优质热熔胶封边而成(板露边处)，做到平整、不炝边、受热受冻不脱胶开裂； 4、五金配件要求：（三合一连接件，缓冲导轨）五金配件，均经过酸洗、磷洗等防锈处理；▲缓冲导轨：根据GB/T3325-2024《金属家具通用技术条件》、QB/T2454-2013《家具五金抽屉导轨》、QB/T3832-1999《轻工产品金属镀层腐蚀试验结果的评价》、GB/T10125-2021《人造气氛腐蚀试验盐雾试验》、GB/T230.1-2018《金属材料洛氏硬度试验第1部分:试验方法》、QB/T4371-2012《家具抗菌性能的评价》、QB/T3826-1999《轻工产品金属镀层和化学处理层的耐腐蚀试验方法中性盐雾试验(NSS)法》、QB/T3827-1999《轻工产品金属镀层和化学处理层的耐腐蚀试验方法乙酸盐雾试验(ASS)法》、QB/T 3828-1999 《轻工产品金属镀层和化学处理层的耐腐蚀试验方法 铜盐加速乙酸盐雾试验(CASS)法》标准，且参数符合：垂直向下静载荷(300N)、水平侧向静载荷(150N)、猛开、猛关、抽屉导轨组件底部变形、抽屉导轨组件结构强度均符合要求(标准要求：a)、所有组件或连接件不应断裂损坏;b)、通过手触压证实，用于紧固的组件不应松动;c)、所有零部件不应有影响正常运行的变形或磨损;d)、五金连接件不应松动;e)所有组件的功能不应损害:f)、抽屉导轨及其组件不应分离。)；耐久试验前推力≤10.1N、耐久试验前拉力≤2.2N、耐久试验后推力≤13.0N、耐久试验后拉力≤2.0；垂直向下静载荷(200N) 、水平侧向静载荷(100N)、耐久性(300000次)、下沉量、拉出安全性(标准要求：a)、所有组件或连接件不应断裂损坏;b)、通过手触压证实，用于紧固的组件不应松动;c)、所有零部件不应有影响正常运行的变形或磨损;d)、五金连接件不应松动;e)所有组件的功能不应损害:f)、抽屉导轨及其组件不应分离。下沉量不应超过抽屉导轨拉出长度的4%。)均符合要求；耐腐蚀：18h，无锈点；中性盐雾（NSS）200h、乙酸盐雾（ASS）200h、铜盐加速乙酸盐雾（CASS）试验200h均达到金属镀(涂)层本身的耐腐蚀等级:10级;金属镀(涂)层对基体的保护等级:10级；冲击高度≥600mm,应无剥落、裂纹、皱纹，附着力≥0级；抗菌性能:对抗菌类检测≥10种菌类，且抑菌率均≥99.95%;洛氏硬度≥90。
2 | 单间 | 休闲椅 | 标准尺寸 |  | 把 | 6 | 1.基材：采用12mm橡木成型板材，采用经烘干、防虫、防腐、等处理，含水率≤12%； 2、高弹性阻燃海绵，回弹性能好，不变形，坐感舒适；▲阻燃海绵：依据GB/T 10802-2006《通用软质聚醚型聚氨酯泡沫塑料》、GB/T 6343-2009《泡沫塑料及橡胶 表观密度的测定》、GB 17927-2024《家具阻燃性能安全技术规范》、QB/T 2280-2016《办公家具 办公椅》、GB 18587-2001《室内装饰装修材料 地毯、地毯衬垫及地毯胶粘剂有害物质释放限量》标准，且参数符合：表观密度≥53.0kg/m³，回弹性能≥35%；甲醛释放量：未检出；TVOC：未检出；丁基羟基甲苯：未检出；物理力学性能要求：25%压陷硬度≥180N，60%/25%压陷比≥3.0%，75%压陷永久变形/≤5%，回弹率≥55%，拉伸强度≥150KPa，伸长率/≥145%，撕裂强度≥6.0N/cm。 3.面料：优质西皮覆面，游离甲醛未检出，无色差，经液态浸色及防潮、工艺处理，光泽持久性透气性强、耐磨性强、无异味、弹性好、肌理清晰，健康环保，经久耐用。 4.油漆：采用环保面底漆，底漆为：（PE)不饱和聚酯漆，面漆为（PU）双成份氨脂漆，漆膜硬度达2H-3H之间； 5.油漆工艺：底着色漆工艺，经五底三面磨退工艺处理； 6、五金配件：优质五金配件。
|  | 休闲桌 | 直径600*650mm |  | 张 | 6 | 1、材质要求：主材采用优质≥E1级16mm饰面刨花板；▲刨花板：依据GB/T 4897-2015《刨花板》、GB 18580-2017《室内装饰装修材料 人造板及其制品中甲醛释放限量》、GB/T 35601-2024《绿色产品评价 人造板和木质地板》、JC/T 2039-2010《抗菌防霉木质装饰板》、GB/T 15102-2017《浸渍胶膜纸饰面纤维板和刨花板》 标准：且参数符合：静曲强度≥21.0MPa；弹性模量≥3100MPa；内胶合强度≥0.50MPa；2h吸水厚度膨胀率≤0.8%；表面胶合强度≥1.10MPa；挥发性有机化合物≥70h：苯、甲苯、二甲苯、TVOC（未检出）；抗细菌率≥98.0%；甲醛释放量≤0.050mg/m³。 2、封边：采用国产优质聚丙乙烯pvc封边条1.2 mm厚,与柜板面同色； 3、优质热熔胶封边而成(板露边处)，做到平整、不炝边、受热受冻不脱胶开裂； 4、五金配件要求：（螺丝）五金配件，均经过酸洗、磷洗等防锈处理；
|  | 床头柜 | 500*400*570 |  | 张 | 12 | 1、材质要求：主材采用优质≥E1级16mm饰面刨花板；符合GB 18580-2017《室内装饰装修材料人造板及其制品中甲醛释放限量》GB/T 15102-2017《浸渍胶膜纸饰面纤维板和刨花板》的要求； 2、封边：采用国产优质聚丙乙烯pvc封边条1.2 mm厚,与柜板面同色； 3、优质热熔胶封边而成(板露边处)，做到平整、不炝边、受热受冻不脱胶开裂； 4、五金配件要求：（三合一连接件，缓冲导轨）五金配件，均经过酸洗、磷洗等防锈处理；▲三合一连接件：根据GB/T3325-2024《金属家具通用技术条件》、GB/T 28203-2011《家具用连接件技术要求及试验方法》、QB/T3832-1999《轻工产品金属镀层腐蚀试验结果的评价》、GB/T10125-2021《人造气氛腐蚀试验盐雾试验》、GB/T230.1-2018《金属材料洛氏硬度试验第1部分:试验方法》、QB/T4371-2012《家具抗菌性能的评价》、QB/T3826-1999《轻工产品金属镀层和化学处理层的耐腐蚀试验方法中性盐雾试验(NSS)法》、QB/T3827-1999《轻工产品金属镀层和化学处理层的耐腐蚀试验方法乙酸盐雾试验(ASS)法》、QB/T 3828-1999 《轻工产品金属镀层和化学处理层的耐腐蚀试验方法 铜盐加速乙酸盐雾试验(CASS)法》标准：且参数符合：力学性能：三合一偏心连接件偏心体抗压强度（抗压强度）≥240N，三合一偏心连接件预埋螺母抗拉强度（抗拉强度）≥550N，三合一偏心连接件中连接螺杆螺纹与预埋螺母的抗拉强度（抗拉强度）≥700N；耐腐蚀：18h，无锈点；中性盐雾（NSS）200h、乙酸盐雾（ASS）200h、铜盐加速乙酸盐雾（CASS）试验200h均达到金属镀(涂)层本身的耐腐蚀等级:10级;金属镀(涂)层对基体的保护等级:10级；冲击高度≥600mm,应无剥落、裂纹、皱纹，附着力≥0级；抗菌性能:对抗菌类检测≥10种菌类，且抑菌率均≥99.95%;洛氏硬度≥90。
3 | 套房 | 沙发 | 3+1+1 |  | 套 | 3 | 1、优质阻燃布料覆面，游离甲醛未检出，无色差，经液态浸色及防潮、工艺处理，光泽持久性透气性强、耐磨性强、无异味、弹性好、肌理清晰，健康环保，经久耐用；▲阻燃布料：根据GB 18401-2010《国家纺织产品基本安全技术规范》、HJ2546-2016《环境标志产品技术要求 纺织产品》、参照:GB17927.1-2011《软体家具床垫和沙发抗引燃特性的评定第1部分:阴燃的香烟》、FZ/T 01137-2016《纺织品 荧光增白剂的测定》、FZ/T 01100-2008《纺织品 防螨性能的评价》、GBT 23322-2018《纺织品 表面活性剂的测定 烷基酚和烷基酚聚氧乙烯醚》标准，且参数符合：甲醛含量：未检出；可分解致癌芳香胺染料：未检出；PH值≤6.4mg/kg；可萃取的重金属：铅（Pb）、铬（Cr）、钴（Co）、铜（Cu)、镍（Ni)、镉（Cd）、汞（Hg）、锑（Sb）以及五氯苯酚均未检出；香烟抗引燃特性试验：为阻燃I级，通过香烟抗引燃特性试验；荧光增白剂（荧光增白剂C.I.71,荧光增白剂C.I.162,荧光增白剂C.I.140,C.荧光增白剂I.135,荧光增白剂C.I.199）：未检出；烷基酚和烷基酚聚氧乙烯醚：未检出；防螨性能（驱避率）≥95%。 2、海绵：采用高密度阻燃海绵、高回弹原生棉。软硬适中，回弹性能好，抗变形能力强，根椐人体工程学原理设计，坐感舒适； 3、座板：≥E1级实木多层板基材，经防潮、防虫、防腐处理； 4、脚架：实木（橡木）框架结构，经高温烘烤，防虫、防霉变；表面采用环保油性漆处理，抗磨花能力强、防水性能好。 5、漆面要求：采用水漆工艺、水性面漆、水性底漆（封闭漆），红外线微波干燥工艺，漆面同色部位色泽一致，喷涂面无气泡、皱皮发粘漏涂现象，涂层光滑清晰无颗粒；无油白、刷毛、流挂，积粉积杂。
|  | 茶几 | 1400*600*450 |  | 张 | 3 | 1、座板：≥E1级实木多层板基材，经防潮、防虫、防腐处理； 2、脚架：实木（橡木）框架结构，经高温烘烤，防虫、防霉变；表面采用环保油性漆处理，抗磨花能力强、防水性能好。▲橡木：根据GB/T 3324-2024《木家具通用技术条件》、GB/T 29894-2013 《木材鉴别方法通则》、GB/T 16734-1997《中国主要木材名称》；标准，且参数符合：材料要求：标识与实物一致性（产品材质鉴定为：橡胶木）合格；物理力学性能：含水率≦9.0%，胶层剪切强度≥11.5MPa，耐水后胶层剪切强度≥5.0MPa，指接抗拉强度平均值≥12.7MPa，最小值≥10.5MPa，耐冷热循环合格，沸水浸渍剥离合格，表面胶合强度≥0.6MP，表面耐污染腐蚀：合格； 3、漆面要求：采用水漆工艺、水性面漆、水性底漆（封闭漆），红外线微波干燥工艺，漆面同色部位色泽一致，喷涂面无气泡、皱皮发粘漏涂现象，涂层光滑清晰无颗粒；无油白、刷毛、流挂，积粉积杂。▲水性底漆、水性面漆：根据HJ2537-2014《环境标志产品技术要求水性涂料》；GB/T23999-2009《室内装饰装修用水性木器涂料》；23991-2009《涂料中可溶性有害元素含量的测定》；GB18581-2020《木器涂料中有害物质限量》；GB/T 23986-2009《色漆和清漆挥发性有机化合物(V0C)含量的测定气相色谱法》；GB/T23990-2009《涂料中苯、甲苯、乙苯和二甲苯含量的测定 气相色谱法》；GB/T21604-2022《化学品 急性皮肤刺激性/腐蚀性试验方法》、HG/T3950-2007《抗菌涂料》、GB/T6742-2007《色漆和清漆弯曲试验(圆柱轴)》、GB/T 35602-2017《绿色产品评价涂料》标准，且参数符合：有害物质限量：甲醛含量:未检出；VOC含量色漆:未检出；总铅含量:未检出；可溶性重金属含量（镉、铬、汞,均未检出）；苯系物总和含量（限苯、甲苯、二甲苯（含乙苯））:未检出。挥发性有机化合物（VOC）含量:未检出。乙二醇醚及醚酯总和含量未检出，苯系物总和含量未检出，烷基酚聚氧乙烯醚总和含量未检出，卤代烃未检出。硬度（擦伤）≥5H，附着力≤0级，耐水性、耐碱性、耐醇性、耐污染性无异常；耐划伤性、耐污染性（标准要求：未划伤，无异常）符合要求，耐干热性≤1级，急性皮肤刺激性/腐刨性试验:无刺激性，工业涂料中有害物质限量（卤代烃）:未检出；涂料中可溶性有害元素含量:锑（Sb）、砷(AS)、钡(Ba)、镉(Cd)、铬(Cr)、铅(Pb)、汞(Hg)、硒(Se)均未检出。抗菌性能:对抗菌类检测≥10种菌类，且抑菌率均≥99.95%；弯曲试验≤1mm；重金属元素含量:六价铬(Cr)、砷(As)、钡Ba、硒Se、锑Sb、钴(Co)均未检出。
|  | 床头柜 | 500*400*570 |  | 张 | 6 | 1、材质要求：主材采用优质≥E1级16mm饰面刨花板；符合GB 18580-2017《室内装饰装修材料人造板及其制品中甲醛释放限量》GB/T 15102-2017《浸渍胶膜纸饰面纤维板和刨花板》的要求； 2、封边：采用国产优质聚丙乙烯pvc封边条1.2 mm厚,与柜板面同色；▲PVC封边条：根据QB/T 4463-2013《家具用封边条技术要求》、GB/T 4615-2013《聚氯乙烯 残留氯乙烯单体的测定 气相色谱法》 标准，且参数符合：1）塑料封边条外观：边缘直线度（长度方向边缘凹形度SMAX）≤0.5mm/m；耐干热：应无龟裂、无鼓泡；耐磨性（磨30r后）：无露底现象；耐开裂性（耐龟裂性）≥1级；耐老化性：无开裂；耐冷热循环性：无龟裂、无鼓泡、无变色、无起皱；耐光色牢度（灰色样卡）≥4级；可迁移元素（可溶性重金属）：（铅、镉、铬、汞、砷、钡、锑、硒）未检出；邻苯二甲酸酯（DBP、BBP、DEHP、DNOP、DINP和DIDP的总量）：未检出；多溴联苯、多溴联苯醚、氯乙烯单体：未检出。 3、优质热熔胶封边而成(板露边处)，做到平整、不炝边、受热受冻不脱胶开裂； 4、五金配件要求：（三合一连接件，缓冲导轨）五金配件，均经过酸洗、磷洗等防锈处理；
4 | 标准间 | 床箱 | 1300*2000*330mm |  | 床箱 | 16 | 1、材质要求：主材采用优质≥E1级16mm饰面实木多层板；▲实木多层板：根据GB/T36022-2018《木家具中氨释放量试验方法》、LY/T1985-2011《防腐木材和人造板中五氯苯酚含量的测定方法》、JC/T2039-2010《抗菌防霉木质装饰板》、GB18580-2017《室内装饰装修材料 人造板及其制品中甲醛释放限量》、GB/T39600-2021《人造板及其制品甲醛释放量分级》、GB/T35601-2017《绿色产品评价 人造板和木质地板》、GB/T 20285-2006《材料产烟毒性危险分级》标准，且参数符合：甲醛释放量（气候箱法）：未检出；密度≥0.69g/cm3，板内密度偏差：（-0.40~0.66）%，含水率≤7.8%，2h吸水厚度膨胀率≤1.2%，内胶合强度≥1.2MPa，表面胶合强度≥1.5MPa，静曲强度≥45MPa，弹性模量≥6000MPa，握螺钉力：板面≥1435N，板边≥997N；挥发性有机化合物（72h）：苯、甲苯、二甲苯、TVOC均未检出；五氯苯酚含量未检出，苯酚释放量未检出；抗菌性能:对抗菌类检测≥10种菌类，且抑菌率均≥99.95%;燃烧增长速率指数≤30W/s，火焰横向蔓延未到达试样长翼边缘，600s的总放热量≤2MJ，60s内焰尖高度≤0mm；烟气生成速率指数≤18m/s，试验600s总烟气生成量≤15m，600s内无燃烧滴落物/微粒,烟气毒性等级达到t0级; 2、封边：采用国产优质聚丙乙烯pvc封边条1.2 mm厚,与柜板面同色； 3、优质热熔胶封边而成(板露边处)，做到平整、不炝边、受热受冻不脱胶开裂； 4、五金配件要求：国产优质五金配件。
|  | 床靠 | 3240*710*90mm |  | 床靠 | 16 | 1、材质要求：主材采用优质≥E1级16mm饰面刨花板；符合GB 18580-2017《室内装饰装修材料人造板及其制品中甲醛释放限量》GB/T 15102-2017《浸渍胶膜纸饰面纤维板和刨花板》的要求； 2、封边：采用国产优质聚丙乙烯pvc封边条1.2 mm厚,与柜板面同色； 3、优质热熔胶封边而成(板露边处)，做到平整、不炝边、受热受冻不脱胶开裂； 4、五金配件要求：国产优质五金配件。
|  | 床垫 | 1300*2000*310mm |  | 床垫 | 16 | 1、弹簧：高档的床垫承托蛇形弹簧，每个弹簧之间互相独立，互不干扰，分别承托身体各个部位的重量，保持身体自然曲线，在翻身时不会影响到睡伴。经8000磅压路车当众碾压实验，迅速回弹丝毫无损， 2.提花面料（A级布料）--锦纹提花阻燃布料，透气性好，经过抗菌卫生处理，具有防螨作用。▲阻燃布料：根据GB 18401-2010《国家纺织产品基本安全技术规范》、HJ2546-2016《环境标志产品技术要求 纺织产品》、参照:GB17927.1-2011《软体家具床垫和沙发抗引燃特性的评定第1部分:阴燃的香烟》、FZ/T 01137-2016《纺织品 荧光增白剂的测定》、FZ/T 01100-2008《纺织品 防螨性能的评价》、GBT 23322-2018《纺织品 表面活性剂的测定 烷基酚和烷基酚聚氧乙烯醚》标准，且参数符合：甲醛含量：未检出；可分解致癌芳香胺染料：未检出；PH值≤6.4mg/kg；可萃取的重金属：铅（Pb）、铬（Cr）、钴（Co）、铜（Cu)、镍（Ni)、镉（Cd）、汞（Hg）、锑（Sb）以及五氯苯酚均未检出；香烟抗引燃特性试验：为阻燃I级，通过香烟抗引燃特性试验；荧光增白剂（荧光增白剂C.I.71,荧光增白剂C.I.162,荧光增白剂C.I.140,C.荧光增白剂I.135,荧光增白剂C.I.199）：未检出；烷基酚和烷基酚聚氧乙烯醚：未检出；防螨性能（驱避率）≥95%。
预算价格 | 19万
备注：以上▲原材料检测报告需提供原件扫描件，并提供国家认可的第三方具备检验资质能力检测机构出具的合格检验报告（报告带 CMA 标识）扫描件、国家认监委及检验机构报告真伪查询结果截图。▲以上图片为参考图片，中标单位需提供同款式家具。